## PLAN QUALIFICATION
			ENREGISTREMENT					REFERENCE	QUAL-E-LISTE DOC-001/A

			PLAN QUALIFICATION					Approbation	VS 31/07/2014
				Vérification	VS 31/07/2014

ANGELS // 14AAA					« DESCRIPTION » 4 pieces: / 1. Liège / 2. Embase Zamac / 3. Top / 4. Corps transparent
NQA : Critique:0 - Majeur:0.4 – Mineur:1.5/2.5					Mis à jour :	VS – 21/10/2014
Tests				Test methodes	Specifications	Propiétaire	Effectif de l'échantillon	Echantillon	Rapport de test	Résultats	Commentaires
PHASE DE DEVELOPPEMENT
ALIMENTARITE	1	Corps tranparent		Certificats : UE10/2011 - FDA - UE 1935/2004 – Absence Bisphenol A – Absence Phtalates – Absence métaux lourds		PHP
	2	Top Angels		Certificats : UE10/2011 - FDA - UE 1935/2004 – Absence Bisphenol A – Absence Phtalates – Absence métaux lourds		PHP
	3	Embase métal		Certificats : REACH – Absence métaux lourds		Gurelan
	4	Galvanisation Embase métal et top		Certificats : Migration globales – REACH		Graindorge
	5	Liège		Attente certificats ASSERQUALI		Asserquali
	6	Sac plastique d'emballage		Certificats : UE1183/2012 - UE10/2011 - FDA – Absence Bisphenol A – Absence Phtalates – Absence métaux lourds – REACH		PHP
PHASE DE DEVELOPPEMENT
DIMENSIONNEL	1	Largeur Extérieure de face		Mesures de dimensions	60,00 mm +/-0.10	PHP	10 par empreinte / 10 by print
	2	Hauteur extérieure totale			67,60 mm +/-0.15
	3	Diamètre du liège			25,00 mm +/- 0.10
	4	Diamètre Bas Embase			28,00 mm +/-0,10
	5	Diamètre Haut Embase			35,80 mm +/- 0,10
	6	Hauteur embase			11,00 mm +/- 010
	7	Hauteur Corps			33,00 mm +/- 0,10
	8	Largeur Inclusion			26,40 mm +/-0,10
	9	Hauteur Inclusion			13,00 mm +/- 0,10
	10	Largeur Extérieure Haut de profil			26,60 mm +/- 0,10
	11	Largeur Extérieure Bas de profil			35,06 mm +/- 0,10
PHASE DE DEVELOPPEMENT
ASPECT	12	Gravure du logo		Contrôle visuel / Visual inspection	Bonne lisibilité et bonne définition / Good readability and clear definition	PHP	10
	13	Résistance décoration au test scotch		Test SCOTCH / Scotch 3M616. Attendre 1 min avant de retirer le scotch / Tape test / Recommended scotch 3M 616. Wait 1 mn before removing.	Pas de modification de la décoration ou non visible à 50 cm et pas de transfert sur le scotch / No modification of the decoration - or not visible at 50cm and no transfer on the tape	PHP	5
	14	Résistance à la lumière / Resistance of the decoration to light		UV Test / 50W/m2 at 300-400nm, 50°C, 120h	A préciser avec le client / To be specify with customer	SGS
	15	Résistance de la décoration au liquide contenu (alcool à 60 % vol.)		Compatibilité de la décoration avec le liquidecontenu / Tremper l'échantillon dans le liquide pendant 10 secondes. Laisser sécher à température ambiante entre 6 et 12h. Ensuite tremper à nouveau pendant 10 secondes et laisser sécher 24h. Enfin, frotter la décoration avec les doigts / Compatibility of the decoration with the liquid / Soak the samples in the liquid during 10 secondes. Let dry at ambiant temeprature between 6h and 12h. / After 6-12h soak again in liquid during 10 secondes and let dry during 24h. / After 24h drying, rub the decoration with your finger.	Pas de modification de la décoration ou non visible à 50 cm et pas de défaut après frottement / No modification of the decoration - or not visible at 50cm and no damages after rubbing.	PHP	5
	16	Résistance de la décoration à l'abrasion		Crockmeter test / Rub cardboard again top decoration - 50cycles - 900g - amplitude 100mm at frequency of 1 cycle per seconde. Check any degradation every 10 cycles.	Pas de modification de la décoration ou non visible à 50 cm et pas de défaut après frottement. Si détérioration, préciser à quel cycle / No modification of the decoration - or not visible at 50cm. If any, specify at which cycles.	SGS	5				Specify the specs of the resin.
	17	Test de vieillissement / Aging test		Essai en chambre climatique / Climatic chamber test / 5h / 30°C / 90%HR / 4h / 40°C / 90%HR / 3h / 40°C / 30%HR / 1h / 30°C / 30%HR / 1h / 30°C / 5h / -18°C / 1h / 23°C / 50%HR / Placer le bouteilles horizontalement pour tester la résistance du joint / Bottle horizontal to improve the sealing reistance / Contrôler visuellement + presser pour vérifier la tenue du top adhésif / Check visually + press and try to move the top adhesive decoration.	Pas de modification de la décoration, pas de bulle d'eau / pas d'humidité / No modification of the decoration, no water bubble, no humidity. / Pas de mouvement de la pastille adhésive / No movement of the top adhesive decoration. / Pas de fluage de colle / No visible glue. / Pas de fuite / No leakage	Lycée Delage	5				20 hours duration. Start during holidays?

FONCTION	18	Résistance à la traction entre le bouchon et la bouteille / Resistance to traction between the closure and the bottle		Test de traction / Avec un dynamomètre, exercer une traction entre la bouteille et le bouchon jusqu'18 N. / Traction test / With a dynamometer, put a tension between the bottle and the closure untill 18 N.	Pas de rupture à 18 N. / No extraction at 18N.	Lycée Delage	5
	19	Résistance à la traction entre le liège et le corps / Resistance to traction between the cork and the body		Test de traction / Avec un dynamomètre, exercer une traction entre e liège et le corps du bouchon jusqu'18 N. / Traction test / With a dynamometer, put a tension between the cork and the body of closure untill 18 N.	Pas de rupture à 18 N. / No extraction at 18N.	Lycée Delage	10
	20	Etanchéité à une pression négative / Sealing resistance at negative pressure		Test de résistance à la pression / Peser les bouteilles avant le test. / Fermer les bouteilles au couple de serrage minimum 0,9 N.m. Placer les bouteilles horizontalement sur un papier blanc à une pression négative de -0,3 bars pendant 5 min. Peser les bouteilles après le test. / Negative pressure test / Weight bottle before test.. / Close the bottle at a minimum torquemeter force of 0.9N.m. Bottle placed horizontally on a white sheet of paper at a negative pressure -0.3bar during 5 min. / Weight bottle after test.	Pas de fuite sur le papier blanc. Pas de différence de poids entre le début et la fin du test. / No leakage on white sheet of paper. No weight difference between beginning and end of test.	PHP	10
	21	Etanchéité à température ambiante / Sealing resistance at ambiant temperature		Test de temperature à +20°C. / Peser les bouteilles avant le test, les placer horizontalement sur un papier blanc pendant 48h. Peser les bouteilles après le test. / Temperature test +20°C / Weight bottle before test. / Bottle placed horizontally on a white sheet of paper at +20°C during 48h. / Weight bottle after test.	Pas de fuite sur le papier blanc. Pas de différence de poids entre le début et la fin du test. / No leakage on white sheet of paper. No weight difference between beginning and end of test.	PHP	10
	22	Etanchéité à température froide / Sealing resistance at cold temperature		Test de temperature à -18°C. / Peser les bouteilles avant le test, les placer horizontalement sur un papier blanc pendant 48h. Peser les bouteilles après le test. / Temperature test -18°C / Weight bottle before test. / Bottle placed horizontally on a white sheet of paper at +20°C during 48h. / Weight bottle after test.	Pas de fuite sur le papier blanc. Pas de différence de poids entre le début et la fin du test. / No leakage on white sheet of paper. No weight difference between beginning and end of test.	PHP	5
	23	Etanchéité à température chaude / Sealing resistance at warm temperature		Test de temperature à +45°C. / Peser les bouteilles avant le test, les placer horizontalement sur un papier blanc pendant 48h. Peser les bouteilles après le test. / Temperature test +45°C / Weight bottle before test. / Bottle placed horizontally on a white sheet of paper at +20°C during 48h. / Weight bottle after test.	Pas de fuite sur le papier blanc. Pas de différence de poids entre le début et la fin du test. / No leakage on white sheet of paper. No weight difference between beginning and end of test.	PHP	5
	24	Tenue des composants / Fitment of componnents		Test en bol vibrant / Placer les bouchons dans un bol vibrant – 4,6 à définir Hz – 23°C pendant 15 minutes à définir / Vibrating Bowl / Place closure with sealing part and screwing insert on a rotative table - 4.6Hz - 23°C during 15 minutes	Pas de dissociation des composants. / No dissociation of components / Pas de détérioration esthétique des pièces. / No dammages on pieces	PHP via SGS	5
	25	Résistance au test chute / Resistance to drop test		Test chute / Faire tomber le bouchon sur un sol en béton à 1 m du sol. / Drop test / Let fall the closure on a flat hard surface (concrete) at 1m from the ground.	Pas de dissociation des composants / No dissociation of components	PHP	10
	26	Test de Foirage (Tête-Liège) / Breaking test (head-cork)		Couplemètre / Mesurer la valeur de rupture entre le liège et le corps du bouchon / Torquemeter test / Measure the torque of breaking between cork and body		PHP	10				Prepared at PHP and sent to Bacardi
	27	Test de Bouchage/Débouchage /		Fermer et ouvrir 20 fois la bouteille / Close and open 20 times the bottle	Pas de dissociation des composants. / No dissociation of components / Pas de détérioration esthétique des pièces. / No dammages on pieces	PHP	10
	28	Test de migration globale / Global migration test		Test de Migration Globale NF EN 1186 / Placer les bouteilles, remplies et bouchées, à l'envers à 60°C pendant 10 jours. / Global Migration test NF EN 1186 / Filled and capped bottle upside down at 60°C during 10 days		Ianesco
	29	Test de migration spécifique / Specific migration test		Test de Migration Spécifique NF EN 13130-1 / Placer les bouteilles, remplies et bouchées, à l'envers à 60°C pendant 10 jours. / Specific Migration test NF EN 13130-1 / Filled and capped bottle upside down at 60°C during 10 days		Ianesco
	30	Test transport / Transportation test		Test de transport / Transportation test	Pas de dégration des bouchons à l'arrivée / No degradation on closures	Lycée Delage
	31	Test ortganoleptic / Organoleptic test				Rémy Cointreau
A LA PREMIERE PRODUCTION / AT THE BEGINNING OF PRODUCTION
ASPECT	1	Définition et validation d'une panoplie de défauts / Define and validate panoply of defects		En accord avec les NQA / According to AQL / Critique-Critical 0 /Majeur- Major 0.4 / Mineur-Minor 1.5
	2	Tryptique pour la teinte Or / Tryptic for the golden hue		Mini-standard-maxi
	3	Tryptique pour la garvure du logo / Tryptic for the engraved logo		Mini-standard-maxi
EN PRODUCTION / DURING PRODUCTION
Contrôle		GAMME DE CONTROLE
		GAMME DE CONTROLE BOUCHON ASSEMBLE
		Rapport de contrôle BOUCHON ASSEMBLE

## Qualification plan
QUALIFICATION PLAN
Date	07/05/2014
Realisé par	Eve Deregnaucourt / Nicolas Mordacq
Projet	BIT #800172 - St Germain 20cl cap - Change sourcing
ICC	8119413770 PL SCREW 27.8 x 31 GERMAIN
Assemblage du bouchon	Sur machine semi-automatique

	PHP		BACARDI
	Protocole	Quantités	Commentaires sur protocole
		Préciser le nombre de pièces produites dans le batch
ASPECT
Panoplie de défauts sur bouchon 20cl		-	Proposition à la suite de la première prod industrielle selon standard défini au préalable (decoration et injection)
Triptyque teinte		-	Teinte masse pour insert et bague inviolabilité PP + colorant vieux bronze (vigilance sur ligne de flux)	Verifier les protocoles de virginie
		-	Pastille adhésive	Verifier le GQM
		-	Tampographie sur corps: top et côté
Aspect gravure du logo dans bague d'inviolabilité		20 / empreinte (x2)	Selon standard validé
Tenue décor (tampographie) au scotch	Scotch 3M616	20	Test réalisé sur top et côté du corps décoré (3M616 - 350 et 450cN/cm) - 1min minimum d'application, arracheemnt par coup sec sous un angle de 45° à 90°
Tenue décor (tampographie) avec passage gant	0 traces sur gants	20
Tenue décor (tampographie + pastille adhésive) aux UV	SGS: Suntest XLS 50W/m2 dans la bande 300-800nm, 50°C, 50h / x10 zone d'exposition top / x10 yone d'exposition côté	20	Définir la lampe et la durée de test.
Tenue décor (tampographie + pastille adhésive) à l'alcool		20	Tremper le bouchon pendant 10sec dans le produit - séchage à temperature ambiante entre 6h et 12h. / A 6h et 12h recommencer le trampage pendant 10sec - séchage à temperature ambiante Jusaqu'à 24h. / Au bout de 24h gratter 5 fois à l'ongle le décor concerné.
Test de vieillisement en étuve		20	-20°C /+ 40 °C avec variation humidité relative - Proposition de cycle (cf onglet suivant)
Test abrasion PIRA	SGS: Crockmeter test, va et vient ampli 100mm, 900g vcharge, 1 cycle/sec, 50 cycles. Face supérieure résine contre carton	20	Carton vs pastille adhésive et carton contre tampographie

DIMENSIONNEL
Diamètre haut extérieur (bouchon assemblé)	30.34 +/-0.5mm	10 / empreinte (x2)	Pour assemblage sur bouteille selon plan A5 validé le 31/05/2014
Diamètre bas extérieur (bouchon assemblé)	25 +/-0.5mm	10 / empreinte (x2)	Pour assemblage sur bouteille selon plan A5 validé le 31/05/2014
Hauteur extérieur (bouchon assemblé)	28.36 +/-0.75mm	10 / empreinte (x2)	Pour assemblage sur bouteille selon plan A5 validé le 31/05/2014
Diamètre bas intérieur corps	23.61 +/- 0.27mm	10 / empreinte (x2)	Pour assemblage sur bouteille selon plan A5 validé le 31/05/2014
Profondeur intérieure jusau'au joint	21.19 +/- ???mm	10 / empreinte (x2)	Pour assemblage sur bouteille selon plan A5 validé le 31/05/2014 (tolérances à renseigner)
Poids total	9.22g +/- ???mm	10 / empreinte (x2)	Pour assemblage sur bouteille selon plan A5 validé le 31/05/2014 (tolérances à renseigner)

FONCTIONNEL
Dévissage	20 fois sur bouteille	10 / empreinte (x2)	20 fois minimum sur bouteille (sans détérioration du bouchon, ni difficultées rencontrées)
	Couple mini 0.8N.m	10 / empreinte (x2)	Couple mini 0.9N.m / maxi 1.8N.m selon Global Quality Manual (doc joint mini 9daN.cm / maxi 18daN.cm)
	Rupture des ponts de bague et maintien sur col sous bague	10 / empreinte (x2)	Rupture des ponts de bague et maintien sur col sous bague (tous les ponts cassent après 1/2 tour d'ouverture de GQM)
Vissage	20 fois sur bouteille	10 / empreinte (x2)	20 fois minimum sur bouteille (sans détérioration du bouchon, ni difficultées rencontrées)
	Couple de vissage en condition de prod mini 1N.m / maxi 3N.m	10 / empreinte (x2)	Le bouchon doit resister à un couple de vissage de 22daN.cm (selon GQM).
Etanchéité	15min à 0.3bars	5 mini / empreinte	Pression à l'intérieur de l'enceinte entre 0.25 et 0.2 bars pendant 10 à 15s
	Pas de fuite avec couple de vissage à 0.6N.m mini	5 mini / empreinte	Diametre fond de filet 15.5mm - Pas de fuite avec couple de vissage à 0.7N.m mini
	48h à l'horizontal	5 mini / empreinte	48hr horizontal à +20°C (ambiante) sur papier blanc / 24 hr horizontal à -18°C sur papier blanc / 24hr horizontal à +45°C sur papier blanc
Tenue insert dans bouchon assemblé	Chute de 1m	20
	Bol vibrant	5 mini / empreinte	Test sur table vibrante (joint vers le bas); fréquence 276 tr / min (mini) = 4.6 Hz pendant 15min
Tenue bague inviolabilité dans bouchon assemblé	Chute de 1m	20
	Bol vibrant	5 mini / empreinte
Tenue joint dans bouchon assemblé	Chute de 1m	20
	Bol vibrant	5 mini / empreinte
Tenue pastille adhésive dans bouchon assemblé	Chute de 1m	20
	Test tenue à la traction pour obtenir une valorisation sans valeur limite	20 (5 / empreinte (x4))
	Bol vibrant	5 mini / empreinte
	Test en enceinte climatique (fluage colle / glissement top ; température et durée à preciser)	20	Obtenir les résulats à partir du test de viellisement em étuve mentionné plus haut

Test de Transport	SGS: ASTM D999, mvt rotatif 4.6Hz, 15mn		Test réel vers Jaxsonville à organiser avec Joey Gregg
Test BCT resistance a la compression verticale			Compression 10.000N
Test de Migration			UE 10/2011 + FDA + UE 1935/2004 (besoin de 12 bouteilles mini pour PHP)
Test sensoriel			A organiser avec Eric TOURAIN - Aucun transfert de gout, d'odeur ou de couleur dans le produit

Test choc thermique			A préciser