## R00
INSTRUKSI KERJA
NO. DOK		:		Judul : Pemeriksaan Kualitas Produk RRR-EEE-0023
HALAMAN		:
BERLAKU		:		Dibuat oleh		:	Marpuah		Diperiksa oleh :		Mardison		Disetujui oleh :		Rintang
REVISI		:
				1.	Ruang Lingkup
				2.	Instruksi Kerja
Prosedur				Titik Kerja					No. Dok. yang berhubungan/
					Hal-hal yang penting
1.	Ruang Lingkup			1.1	Instruksi kerja ini berlaku hanya di bagian Inspection, Stamping section.

2.	Instruksi Kerja			2.1	Initial, after adjustment dan return die					Note :
					2.1.1	Initial dilakukan pada saat intruksi baru.					Pada point 2.1.2 jika proses adjustment dilakukan
					2.1.2	After adjustment dilakukan setelah dilakukan perbaikan pada press die dan mesin.					tanpa turun dies, pemeriksaan hanya dilakukan
					2.1.3	Return die dilakukan bila terjadi change over die, pemutusan atau penerusan instruksi					pada item check sheet B point G.
					saat proses produksi berlangsung.
					2.1.4	Pemeriksaan dilakukan sesuai dengan item-item pemeriksaan pada check sheet A dan B.

				2.2	Material Change
					2.2.1	Pemeriksaan kualitas produk setelah pergantian material.
					2.2.2	Pemeriksaan dilakukan sesuai dengan item-item pemeriksaan pada check sheet B.

				2.3	Before Trouble
					2.3.1	Pemeriksaan kualitas produk sebelum perbaikan pada press die dan mesin.
					2.3.2	Pemeriksaan dilakukan sesuai dengan item-item pemeriksaan pada check sheet B.

				2.4	Lot Finish
					2.4.1	Pemeriksaan dilakukan setiap 1 lot.
					2.4.2	Pemeriksaan dilakukan sesuai dengan item-item pemeriksaan pada check sheet B.

INSTRUKSI KERJA
NO. DOK		:		Judul : Pemeriksaan Kualitas Produk RRR-EEE-0023
HALAMAN		:
BERLAKU		:
REVISI		:	00
Point Pemeriksaan			Alat Ukur	Cara Pemeriksaan					Gambar				No. Dok. yang berhubungan/
					Hal-hal yang penting
Appearance Product			Microscope	Periksa appearance produk dengan microscope,
				Jika hasil sesuai standar, tandai dengan “o” pada
				kolom check sheet. Periksa kondisi defek produk :
				dented (Max Ø 1.0), deformation, burr (Max. 0.05),
				crack, flaw, dimple shape NG dan lain sebagainya.

Appearance Layout			Microscope	Periksa appearance layout dengan microscope. Jika					Periksa appearance layout dengan hati-hati karena
				hasil sesuai standar, tandai dengan “o” pada kolom					defek produk mudah ditemukan dari proses di
				check sheet.					layout.

Burr			Meas. Microscope	Pengukuran burry dilakukan jika ditemukan burry					Ukuran burry terdapat pada press check sheet B
				pada proses pemotongan. Burry diukur dari bagian					(QI-007-027, QI-07-031, QI-07-074 dan QI-07-217).
				pemotongan sampai ke burry yang paling luar.					Pemeriksaan burry dilakukan pada saat pergantian
					material yang diukur dari layout produk.

1.	Curl Width (front		Micrometer	- Posisikan mata micrometer pada bagian depan					Gbr. 1				Untuk semua pengukuran yang menggunakan alat
	side)			curl (posisi tepat di bawah chamfer) (gbr. 1)					ukur micrometer, sebelum digunakan maka
				- Ukur lebar dari curl bagian depan (hasil pengukuran					pastikan dalam kondisi seperti di bawah ini :
				produk dengan menggunakan micrometer tanpa					Kedua Mata Micrometer Bertemu (tidak ada celah) / LCD terbaca pada posisi ZERO
				terdengar bunyi “klik”).

					Simulasi

INSTRUKSI KERJA
NO. DOK		:		Judul : Pemeriksaan Kualitas Produk RRR-EEE-0023
HALAMAN		:
BERLAKU		:
REVISI		:	00
Point Pemeriksaan			Alat Ukur	Cara Pemeriksaan					Gambar				No. Dok. yang berhubungan/
					Hal-hal yang penting
2.	Curl Width (rear		Micrometer	- Posisikan mata micrometer pada bagian belakang					Gbr. 1
	side)			curl (posisi tepat di bagian belakang curl) (gbr. 1)
				- Ukur lebar dari curl bagian belakang (hasil
				pengukuran produk dengan menggunakan
				micrometer tanpa terdengar bunyi “klik”).

					Simulasi

3.	Curl Width (back		Micrometer	- Posisikan mata micrometer pada bagian bending					Gbr. 1
	side)			curl (posisi tepat di bagian bending curl) (gbr. 1)
				- Ukur lebar dari bending curl (hasil pengukuran
				produk dengan menggunakan micrometer tanpa
				terdengar bunyi “klik”).

INSTRUKSI KERJA
NO. DOK		:		Judul : Pemeriksaan Kualitas Produk RRR-EEE-0023
HALAMAN		:
BERLAKU		:
REVISI		:	00
Point Pemeriksaan			Alat Ukur	Cara Pemeriksaan					Gambar				No. Dok. yang berhubungan/
					Hal-hal yang penting
					Simulasi

					Gbr. 1
4.	Wire Barrel Height		Micrometer	- Posisikan mata micrometer pada bagian wire
				barrel (gbr. 1)
				- Ukur tinggi dari wire barrel (hasil pengukuran
				produk dengan menggunakan micrometer tanpa
				terdengar bunyi “klik”).

					Simulasi

INSTRUKSI KERJA
NO. DOK		:		Judul : Pemeriksaan Kualitas Produk RRR-EEE-0023
HALAMAN		:
BERLAKU		:
REVISI		:	00
Point Pemeriksaan			Alat Ukur	Cara Pemeriksaan					Gambar				No. Dok. yang berhubungan/
					Gbr. 1				Hal-hal yang penting
5.	Insulation Barrel		Micrometer	- Posisikan mata micrometer pada bagian Insulation
	Height			barrel (gbr. 1)
				- Ukur tinggi dari insulation barrel (hasil pengukuran
				produk dengan menggunakan micrometer tanpa
				terdengar bunyi “klik”).

					Simulasi

					Gbr. 1 / Referensi & Zero Point

6.	Dimple Position		Meas. Microscope	- Posisikan produk di atas landasan measuring
				microscope seperti pada gambar di samping
				(diukur dari bagian bawah).
				- Posisikan chamfer curl sebagai base (referensi)
				dan zero point pengukuran (gbr. 1).

INSTRUKSI KERJA
NO. DOK		:		Judul : Pemeriksaan Kualitas Produk RRR-EEE-0023
HALAMAN		:
BERLAKU		:
REVISI		:	00
Point Pemeriksaan			Alat Ukur	Cara Pemeriksaan					Gambar				No. Dok. yang berhubungan/
					Gbr. 2				Hal-hal yang penting
				- Ukur posisi dimple dengan menggerakkan sumbu Y
				arah horizontal dari chamfer curl (zero point) ke
				bagian cutting dimple (gbr. 2).

					Simulasi

					Gbr. 1 / Referensi

7.	Dimple Width		Meas. Microscope	- Posisikan produk di atas landasan measuring					Perbedaan antar variant series RRR-TT-( )187
				microscope seperti pada gambar di samping.					( )( ) pada item dimple width :
				- Posisikan chamfer curl bagian depan sebagai
				base (referensi) pengukuran (gbr. 1).					Series	Dimple Width
					1. RRR-TT-123	0.56~0.76
					2. RRR-TT-123(K)	0.56~0.76
					3. RRR-TT-123-4	0.56~0.76
					4. RRR-TT-123-6	0.56~0.76
					5. RRR-TT-123-8	0.56~0.76
					6. RRR-TT-P187	0.63~0.69

INSTRUKSI KERJA
NO. DOK		:		Judul : Pemeriksaan Kualitas Produk RRR-EEE-0023
HALAMAN		:
BERLAKU		:
REVISI		:	00
Point Pemeriksaan			Alat Ukur	Cara Pemeriksaan					Gambar				No. Dok. yang berhubungan/
					Hal-hal yang penting
				- Ukur lebar dimple dengan menggerakkan sumbu Y					Gbr. 3 / Dimple Kanan / Dimple Kiri	Gbr. 2
				arah horizontal dari dimple bagian kiri (gbr. 2)
				sebagai zero point ke dimple bagian kanan (gbr. 3)
				sebagai hasil pengukuran.

					Simulasi

INSTRUKSI KERJA
NO. DOK		:		Judul : Pemeriksaan Kualitas Produk RRR-EEE-0023
HALAMAN		:
BERLAKU		:
REVISI		:	00
Point Pemeriksaan			Alat Ukur	Cara Pemeriksaan					Gambar				No. Dok. yang berhubungan/
					Referensi dan Zero Point / Gbr. 2 / Left / Right	Gbr. 1			Hal-hal yang penting
8.	Raising Height		Meas. Microscope	- Posisikan produk di atas landasan measuring
				microscope seperti pada gambar di samping.
				- Posisikan sumbu X pada bagian chamfer curl
				sebagai base (referensi) dan zero point pengukuran
				(gbr. 1)

				- Ukur tinggi raising dengan mengarahkan sumbu X
				arah vertikal dari curl bagian depan (gbr. 1) ke curl
				bagian kiri (gbr. 2) dan curl bagian kanan (gbr. 3).

					Simulasi

INSTRUKSI KERJA
NO. DOK		:		Judul : Pemeriksaan Kualitas Produk RRR-EEE-0023
HALAMAN		:
BERLAKU		:
REVISI		:	00
Point Pemeriksaan			Alat Ukur	Cara Pemeriksaan					Gambar	Gbr. 1 / Gbr. 2 / Referensi dan Zero Point / Barrel Step			No. Dok. yang berhubungan/
					Hal-hal yang penting
9.	Barrel Step		Meas. Microscope	- Posisikan produk di atas landasan measuring
				microscope seperti pada gambar di samping.
				- Posisikan sumbu X pada bagian wire barrel
				sebagai base (referensi) dan zero point pengukuran
				(gbr. 1)

				- Ukur step dari barrel dengan mengarahkan sumbu
				X arah vertikal dari wire barrel (gbr. 1) ke bagian
				insulation barrel (gbr. 2).

					Simulasi

INSTRUKSI KERJA
NO. DOK		:		Judul : Pemeriksaan Kualitas Produk RRR-EEE-0023
HALAMAN		:
BERLAKU		:
REVISI		:	00
Point Pemeriksaan			Alat Ukur	Cara Pemeriksaan					Gambar / Gbr. 1 / Referensi & Zero Point / Gbr. 2 / Pitch of Contact / Contact 1 / Contact 2				No. Dok. yang berhubungan/
					Hal-hal yang penting
10.	Pitch of Contact		Meas. Microscope	- Posisikan produk di atas landasan measuring
				microscope seperti pada gambar di samping.
				- Posisikan sumbu Y pada area rib insertion part
				sebagai base (referensi) dan zero point pengukuran
				(gbr. 1)

				- Ukur pitch of contact dengan mengarahkan sumbu
				Y arah horizontal dari rib insertion part contact 1
				(gbr. 1) ke rib insertion part contact 2 (gbr. 2).

					Simulasi

INSTRUKSI KERJA
NO. DOK		:		Judul : Pemeriksaan Kualitas Produk RRR-EEE-0023
HALAMAN		:
BERLAKU		:
REVISI		:	00
Point Pemeriksaan			Alat Ukur	Cara Pemeriksaan					Gambar	Gbr. 1			No. Dok. yang berhubungan/
					Gbr. 2 / Referensi dan Zero Point / Wire Barrel Chanfering Rest				Hal-hal yang penting
11.	Wire Barrel		Meas. Microscope	- Posisikan produk di atas landasan measuring					Perbedaan antar variant series RRR-TT-( )187
	Chamfering Rest			microscope seperti pada gambar di samping.					( )( ) pada item wire barrel chamfering rest :
				- Posisikan sumbu X pada bagian dalam chamfering
				rest wire barrel sebagai base (referensi) dan zero					Series	Wire Barrel Chamfering Rest
				point pengukuran (gbr. 1).					1. RRR-TT-123	0.15 ~ 0.20
					2. RRR-TT-123(K)	0.15 ~ 0.20
					3. RRR-TT-123-4	0.15 ~ 0.20
					4. RRR-TT-123-6	0.10 ~ 0.20
					5. RRR-TT-123-8	0.15 ~ 0.20
					6. RRR-TT-P187	0.15 ~ 0.20

				- Ukur wire barrel chamfering rest dengan
				mengarahkan sumbu X arah vertikal dari bagian
				dalam chamfering rest (gbr. 1) ke bagian luar
				chamfering rest (gbr. 2).
				- Pengukuran wire barrel chamfering rest pada 2
				posisi yaitu bagian kiri dan kanan wire barrel.

					Simulasi

INSTRUKSI KERJA
NO. DOK		:		Judul : Pemeriksaan Kualitas Produk RRR-EEE-0023
HALAMAN		:
BERLAKU		:
REVISI		:	00
Point Pemeriksaan			Alat Ukur	Cara Pemeriksaan					Gambar	Gbr. 1			No. Dok. yang berhubungan/
					Gbr. 2 / Referensi dan Zero Point / Insulation Barrel Chanfering Rest				Hal-hal yang penting
12.	Insulation Barrel		Meas. Microscope	- Posisikan produk di atas landasan measuring					Perbedaan antar variant series RRR-TT-( )187
	Chamfering Rest			microscope seperti pada gambar di samping.					( )( ) pada item wire barrel chamfering rest :
				- Posisikan sumbu X pada bagian dalam chamfering
				rest Insulation barrel sebagai base (referensi) dan					Series	Ins. Barrel Chamfering Rest
				zero point pengukuran (gbr. 1).					1. RRR-TT-123	0.14 ~ 0.18
					2. RRR-TT-123(K)	0.14 ~ 0.18
					3. RRR-TT-123-4	0.14 ~ 0.18
					4. RRR-TT-123-6	0.14 ~ 0.18
					5. RRR-TT-123-8	0.14 ~ 0.18
					6. RRR-TT-P187	0.15 ~ 0.20

				- Ukur insulation barrel chamfering rest dengan
				mengarahkan sumbu X arah vertikal dari bagian
				dalam chamfering rest (gbr. 1) ke bagian luar
				chamfering rest (gbr. 2).
				- Pengukuran insulation barrel chamfering rest pada
				2 posisi yaitu bagian kiri dan kanan insulation barrel.

					Simulasi

INSTRUKSI KERJA
NO. DOK		:		Judul : Pemeriksaan Kualitas Produk RRR-EEE-0023
HALAMAN		:
BERLAKU		:
REVISI		:	00
Point Pemeriksaan			Alat Ukur	Cara Pemeriksaan					Gambar / Gbr. 1 / Gbr. 2 / Tebal Material dan Zero-kan LCD / Gbr. 3 / Kedalaman Serration				No. Dok. yang berhubungan/
					Hal-hal yang penting
13.	Serration Depth		Depth Gauge	- Posisikan mata depth gauge pada permukaan					Untuk semua pengukuran yang menggunakan alat
				material dan posisikan LCD pada zero point (gbr. 1).					ukur depth gauge, sebelum digunakan maka
					pastikan dalam kondisi seperti di bawah ini :

					LCD terbaca pada posisi ZERO

					Kedua Mata Micrometer Bertemu (tidak ada celah)

				- Ukur kedalaman setiap bagian serration (gbr. 3).					Pada series RRR-TT-( )187( )( ) terdapat 2
					bagian serration, dan keduanya dilakukan
					pengukuran kedalaman serration.

					Simulasi

INSTRUKSI KERJA
NO. DOK		:		Judul : Pemeriksaan Kualitas Produk RRR-EEE-0023
HALAMAN		:
BERLAKU		:
REVISI		:	00
Point Pemeriksaan			Alat Ukur	Cara Pemeriksaan					Gambar	Gbr. 1			No. Dok. yang berhubungan/
					Hal-hal yang penting
14.	Insulation Barrel		Projector	- Posisikan produk di atas landasan measuring					Perbedaan antar variant series RRR-TT-( )187
	Inclination			microscope seperti pada gambar di samping.					( )( ) pada item insulation Barrel Inclination :
				- Posisikan sumbu X pada bagian bawah curl sebagai
				base (referensi) (gbr. 1).					Series	Insulation Barrel Inclination
					1. RRR-TT-123	Max. 4°
					Referensi				2. RRR-TT-123(K)	Max. 4°
					3. RRR-TT-123-4	Max. 4°
					4. RRR-TT-123-6	0.10 ~ 0.30
					5. RRR-TT-123-8	0.10 ~ 0.30
					Gbr. 2	Diputar Membentuk Sudut Kemiringan			6. RRR-TT-P187	Max. 4°
				- Ukur insulation barrel inclination dengan
				mengarahkan sumbu Y arah horizontal dari bagian
				bawah bending insulation (gbr. 2) ke bagian atas
				insulation sebelum chamfer (gbr. 3).
				- Pengukuran insulation barrel inclination pada 2
				posisi yaitu bagian kiri dan kanan insulation barrel.

					Gbr. 3	Zero Point

INSTRUKSI KERJA
NO. DOK		:		Judul : Pemeriksaan Kualitas Produk RRR-EEE-0023
HALAMAN		:
BERLAKU		:
REVISI		:	00
Point Pemeriksaan			Alat Ukur	Cara Pemeriksaan					Gambar				No. Dok. yang berhubungan/
					Hal-hal yang penting
					Simulasi

					Gbr. 1
15.	Tab Housing		Visual	- Pastikan Tab Housing Insertion Part Chamfer ada
	Insertion Part			pada bagian ujung curl (C 0.1) (gbr. 1).
	Chamfer
				- Periksa kondisi marking JST dengan menggunakan
				microscope.

INSTRUKSI KERJA
NO. DOK		:		Judul : Pemeriksaan Kualitas Produk RRR-EEE-0023
HALAMAN		:
BERLAKU		:
REVISI		:	00
Point Pemeriksaan			Alat Ukur	Cara Pemeriksaan					Gambar				No. Dok. yang berhubungan/
					Gbr. 1 / J / MARKING 'JST' / note: pastikan! / huruf 'J' terpotong dan ada topinya				Hal-hal yang penting
16.	Marking		Microscope	- Periksa kondisi marking JST dengan menggunakan
				microscope.

17.	Distinction Sign		Microscope	- Periksa tanda pembeda series product dengan					RRR-EEE-021, RRR-EEE-012(K) dan RRR-EEE-P187 / RRR-EEE-012-4 / RRR-012-WWW-6 / RRR-012-WWW-8				Perbedaan antar variant series RRR-TT-( )187
				menggunakan microscope.					( )( ) pada item insulation Barrel Inclination :
				- Distinction sign ini sebagai tanda untuk penggunaan
				ketebalan tab.					Series	Distinction Sign
					1. RRR-TT-123	5
					2. RRR-TT-123(K)	5
					3. RRR-TT-123-4	4
					4. RRR-TT-123-6	6
					5. RRR-TT-123-8	8
					6. RRR-TT-P187	5

INSTRUKSI KERJA
NO. DOK		:		Judul : Pemeriksaan Kualitas Produk RRR-EEE-0023
HALAMAN		:
BERLAKU		:
REVISI		:	00
Point Pemeriksaan			Alat Ukur	Cara Pemeriksaan					Gambar	Gbr. 1			No. Dok. yang berhubungan/
					Hal-hal yang penting
18.	Wire Barrel Width		Micrometer	- Posisikan mata micrometer pada bagian wire
				barrel (gbr. 1)
				- Ukur lebar dari wire barrel (hasil pengukuran
				produk dengan menggunakan micrometer tanpa
				terdengar bunyi “klik” dan hasil akhir sampai produk
				terjatuh).

					Simulasi

					Gbr. 1

19.	Insulation Barrel		Micrometer	- Posisikan mata micrometer pada bagian insulation
	Width			barrel (gbr. 1)
				- Ukur lebar dari insulation barrel (hasil pengukuran
				produk dengan menggunakan micrometer tanpa
				terdengar bunyi “klik” dan hasil akhir sampai produk
				terjatuh).

INSTRUKSI KERJA
NO. DOK		:		Judul : Pemeriksaan Kualitas Produk RRR-EEE-0023
HALAMAN		:
BERLAKU		:
REVISI		:	00
Point Pemeriksaan			Alat Ukur	Cara Pemeriksaan					Gambar				No. Dok. yang berhubungan/
					Hal-hal yang penting
					Simulasi

					Gbr. 1

20.	Curl Height (front		Micrometer	- Posisikan mata micrometer pada bagian depan					Perbedaan antar variant series RRR-TT-( )187
	side)			curl (posisi tepat di bawah chamfer) (gbr. 1)					( )( ) pada item curl height (front side) :
				- Ukur tinggi dari curl bagian depan (hasil pengukuran
				pengukuran produk dengan menggunakan					Series	Curl Height (front side)
				micrometer tanpa terdengar bunyi “klik”).					1. RRR-TT-123	2.10 ~ 2.30
					2. RRR-TT-123(K)	2.10 ~ 2.30
					3. RRR-TT-123-4	2.00 ~ 2.20
					4. RRR-TT-123-6	2.10 ~ 2.30
					5. RRR-TT-123-8	2.10 ~ 2.30
					6. RRR-TT-P187	2.10 ~ 2.30

					Simulasi

INSTRUKSI KERJA
NO. DOK		:		Judul : Pemeriksaan Kualitas Produk RRR-EEE-0023
HALAMAN		:
BERLAKU		:
REVISI		:	00
Point Pemeriksaan			Alat Ukur	Cara Pemeriksaan					Gambar				No. Dok. yang berhubungan/
					Gbr. 1			Hal-hal yang penting
21.	Curl Height (rear		Micrometer	- Posisikan mata micrometer pada bagian belakang					Perbedaan antar variant series RRR-TT-( )187
	side)			curl (posisi tepat di bagian belakang curl) (gbr. 1)					( )( ) pada item curl height (rear side) :
				- Ukur tinggi dari curl bagian belakang (hasil
				pengukuran produk dengan menggunakan					Series	Curl Height (rear side)
				micrometer tanpa terdengar bunyi “klik”).					1. RRR-TT-123	2.10 ~ 2.30
					2. RRR-TT-123(K)	2.10 ~ 2.30
					3. RRR-TT-123-4	2.00 ~ 2.20
					4. RRR-TT-123-6	2.10 ~ 2.30
					5. RRR-TT-123-8	2.10 ~ 2.30
					6. RRR-TT-P187	2.10 ~ 2.30

					Simulasi

					Gbr. 1

22.	Dimple Height		Micrometer	- Posisikan mata micrometer pada permukaan
				material dan posisikan LCD pada zero point (gbr. 1).					Tebal Material dan Zero-kan LCD

INSTRUKSI KERJA
NO. DOK		:		Judul : Pemeriksaan Kualitas Produk RRR-EEE-0023
HALAMAN		:
BERLAKU		:
REVISI		:	00
Point Pemeriksaan			Alat Ukur	Cara Pemeriksaan					Gambar				No. Dok. yang berhubungan/
					Gbr. 2			Hal-hal yang penting
				- Ukur tinggi dimple yang paling tinggi (gbr. 2).

					Tinggi Dimple

					Simulasi

23.	Lock Lever Height		Meas. Microscope	- Posisikan produk di atas landasan measuring					Cara pengukuran untuk series : RRR-TT-123,				Perbedaan antar variant series RRR-TT-( )187
				microscope seperti pada gambar di samping.					RRR-TT-123(K), RRR-TT-123-4, RRR-TT-123-6				( )( ) pada item Lock Lever Height :
				- Posisikan sumbu X pada bagian bawah curl					dan RRR-TT-P187 :	Gbr. 1
				sebagai base (referensi) pengukuran dan zero					Series	Lock Lever Height
				point (gbr. 1 dan 3).					1. RRR-TT-123	2.40 ~ 2.65
					2. RRR-TT-123(K)	2.40 ~ 2.65
					3. RRR-TT-123-4	2.40 ~ 2.65
					4. RRR-TT-123-6	2.40 ~ 2.65
					Referensi				5. RRR-TT-123-8	1.95 ~ 2.05
					6. RRR-TT-P187	2.40 ~ 2.65

INSTRUKSI KERJA
NO. DOK		:		Judul : Pemeriksaan Kualitas Produk RRR-EEE-0023
HALAMAN		:
BERLAKU		:
REVISI		:	00
Point Pemeriksaan			Alat Ukur	Cara Pemeriksaan					Gambar				No. Dok. yang berhubungan/
					Gbr. 2 / Tinggi Lock Lever / Gbr. 1 / Referensi / Tinggi Lock Lever / Gbr. 2				Hal-hal yang penting
				- Ukur tinggi lock lever dengan mengarahkan sumbu
				X arah vertikal dari bagian bawah curl ke lock lever
				yang paling tinggi (gbr. 3 dan 4).

					Cara pengukuran untuk series RRR-TT-123-8 :				Pada series RRR-TT-123-8 pengukuran dilakukan
				- Pengukuran dimensi lock lever height pada seires					dengan memotong bagian
				RRR-TT-123-8 dengan cara memotong produk
				dan mengambil bagian lock lever-nya saja untuk
				diukur.

INSTRUKSI KERJA
NO. DOK		:		Judul : Pemeriksaan Kualitas Produk RRR-EEE-0023
HALAMAN		:
BERLAKU		:
REVISI		:	00
Point Pemeriksaan			Alat Ukur	Cara Pemeriksaan					Gambar				No. Dok. yang berhubungan/
					Hal-hal yang penting
					Simulasi

					Gbr. 1
24.	Curl Gap		Meas. Microscope	- Posisikan produk di atas landasan measuring
				microscope seperti pada gambar di samping.					Perbedaan antar variant series RRR-TT-( )187
				- Posisikan sumbu X pada bagian atas raising					Referensi			( )( ) pada item Curl Gap :
				sebagai base (referensi) pengukuran dan zero
				point (gbr. 1).					Series	Curl Gap
				- Ukur curl gap dengan mengarahkan sumbu X arah					1. RRR-TT-123	0.37 ~ 0.41
				vertikal dari bagian atas raising ke bagian dalam					2. RRR-TT-123(K)	0.37 ~ 0.41
				curl (gbr. 2).					3. RRR-TT-123-4	0.27 ~ 0.31
					4. RRR-TT-123-6	0.40 ~ 0.46
					5. RRR-TT-123-8	0.51 ~ 0.55
					Gbr. 2				6. RRR-TT-P187	0.38 ~ 0.42

					Left	Right

INSTRUKSI KERJA
NO. DOK		:		Judul : Pemeriksaan Kualitas Produk RRR-EEE-0023
HALAMAN		:
BERLAKU		:
REVISI		:	00
Point Pemeriksaan			Alat Ukur	Cara Pemeriksaan					Gambar				No. Dok. yang berhubungan/
					Hal-hal yang penting
					Simulasi

					Gbr. 1 / Ditekan sampai keluar dari sisi pemotongan / Sisi pemotongan lock lever
25.	Lock Lever		Hand	- Periksa gerakan lock lever dengan menggunakan
	Movement			tangan arah ke bawah secara perlahan (gbr. 1).
				- Penekanan dilakukan sampai lock lever keluar dari
				sisi pemeotongan.
				- Periksa kembali kodisi dari lock lever setelah
				proses penekanan (gbr. 2 dan 3).

					Gbr. 2 / OK / NG / Gbr. 3 / Kondisi NG, lock lever tidak kembali (tersangkut) / Kondisi OK, lock lever dapat kembali

INSTRUKSI KERJA
NO. DOK		:		Judul : Pemeriksaan Kualitas Produk RRR-EEE-0023
HALAMAN		:
BERLAKU		:
REVISI		:	00
Point Pemeriksaan			Alat Ukur	Cara Pemeriksaan					Gambar				No. Dok. yang berhubungan/
					Gbr. 1			Hal-hal yang penting
26.	Rib at Insertion Part		Microscope	- Periksa kondisi bagian rib pada area insert dengan
				menggunakan microscope (gbr. 1).

27.	Dimple Shape		Microscope	- Periksa pembentukan dari dimple dengan					Gbr. 1 / NG / OK
				menggunakan microscope (gbr. 1)

28.	Lock Lever Angle		Meas. Microscope	- Posisikan produk di atas landasan measuring					Gbr. 1 / Referensi			Pada point pengukuran lock lever angle diambil
				microscope seperti pada gambar di samping.					melalui layout yaitu pada proses bending lock
				- Posisikan sumbu X pada kelurusan bagian atas					lever 2 dan edge bending 1 : / Bending Lock Lever 2 / Edge Bending 1
				lock lever sebagai base (referensi) pengukuran
				dan zero point (gbr. 1).
				- Ukur sudut pembendingan lock lever dengan
				Menggeser sumbu X dari base (referensi) ke bagian
				lock lever yang telah di-bending (gbr. 1).

INSTRUKSI KERJA
NO. DOK		:		Judul : Pemeriksaan Kualitas Produk RRR-EEE-0023
HALAMAN		:
BERLAKU		:
REVISI		:	00
Point Pemeriksaan			Alat Ukur	Cara Pemeriksaan					Gambar				No. Dok. yang berhubungan/
					Hal-hal yang penting
					Simulasi

					Gbr. 1 / Referensi / Gbr. 2 / Posisi Lock Lever

29.	Lock Lever Position		Meas. Microscope	- Posisikan produk di atas landasan measuring
				microscope seperti pada gambar di samping.
				- Posisikan sumbu X pada bagian chamfer curl
				sebagai base (referensi) pengukuran dan zero
				point (gbr. 1).

				- Ukur posisi pembendingan lock lever dengan
				Menggeser sumbu X dari base (referensi) ke bagian
				ujung lock lever (gbr. 2).

INSTRUKSI KERJA
NO. DOK		:		Judul : Pemeriksaan Kualitas Produk RRR-EEE-0023
HALAMAN		:
BERLAKU		:
REVISI		:	00
Point Pemeriksaan			Alat Ukur	Cara Pemeriksaan					Gambar				No. Dok. yang berhubungan/
					Hal-hal yang penting
					Simulasi

30.	a. Appearance after		Microscope	- Periksa kondisi produk setelah di-crimping					Pada saat melakukan tes fungsi, ada beberapa hal
	Crimping			- Pastikan hasil crimping tidak abnormal kondisi					yang perlu diperhatikan :
				(MSI-S-051)					1.	Periksa hasil dari produk yang telah di-crimping.

					Gbr. 1
					Perbedaan antar variant series RRR-TT-( )187
	b. Housing Insertion		Push Pull Gauge	- Masukkan produk yang sudah di-crimping ke dalam					( )( ) pada penggunaan housing dan wire :
	Force			housing dengan cara mendorongnya ke arah jig
				secara perlahan (gbr. 1).					Series	Housing	Wire
				- Pastikan produk tegak lurus pada saat dimasukkan					1. RRR-TT-123	PS-187	VSF 0.5mm2
				ke dalam housing.					2. RRR-TT-123(K)		AWG #22
				- Pastikan pada saat produk telah masuk ke dalam					3. RRR-TT-123-4
				housing, bagian lock lever terkunci ke dalam					4. RRR-TT-123-6		0.5mm2
				housing (sampai terdengar bunyi “klik”).					5. RRR-TT-123-8	PS187-2A-16-8-T	0.5mm2
					6. RRR-TT-P187	PS-187	0.5mm2

INSTRUKSI KERJA
NO. DOK		:		Judul : Pemeriksaan Kualitas Produk RRR-EEE-0023
HALAMAN		:
BERLAKU		:
REVISI		:	00
Point Pemeriksaan			Alat Ukur	Cara Pemeriksaan					Gambar				No. Dok. yang berhubungan/
					Hal-hal yang penting
	c. Tab Insertion		Push Pull Gauge	- Masukkan produk insert housing ke dalam tab yang					2.	Periksa kondisi dari tab yang akan digunakan,
	Force			terpasang pada jig secara perlahan (gbr. 1).					lakukan insert tab ke daalam product insert
				- Pastikan produk tegak lurus pada saat dimasukkan					housing dengan 2 posisi tab :
				ke dalam tab dan kondisi tab terkunci kuat pada jig					a. Posisi chamfer menghadap keatas (gbr. 1).
				(gbr. 2).					b. Posisi chamfer menghadap kebawah (gbr. 2).
				- Pastikan pada saat produk telah masuk ke dalam
				tab, bagian dimple terkunci ke dalam lubang yang
				terdapat pada tab (sampai terdengar bunyi “klik”).

					Perbedaan antar variant series RRR-TT-( )187
					( )( ) pada penggunaan tab :

					Series	Tab	Tin Plate
					1. RRR-TT-123	0.5T-187	Silver
					2. RRR-TT-123(K)	0.5T-187	Silver
					3. RRR-TT-123-4	0.4-187	Bronze
					4. RRR-TT-123-6	0.5T-187	Silver
					5. RRR-TT-123-8	0.8-187	Bronze
					6. RRR-TT-P187	0.5T-187	Silver

	c. Tab Withdrawal		Push Pull Gauge	- Setelah produk insert housing masuk ke dalam					3.	Pada saat proses penekanan lock lever, pastikan
	Force			tab lakukan proses penarikkan produk dari lubang					lock lever menekan sampai melewati sisi
				tab dengan cara menekan bagian lock lever terlebih					pemotongan lock lever (dimple tidak tersangkut
				dahulu.					pada bagian lubang tab).

INSTRUKSI KERJA
NO. DOK		:		Judul : Pemeriksaan Kualitas Produk RRR-EEE-0023
HALAMAN		:
BERLAKU		:
REVISI		:	00
Point Pemeriksaan			Alat Ukur	Cara Pemeriksaan					Gambar				No. Dok. yang berhubungan/
					Hal-hal yang penting
	d. Lock Strength		Push Pull Gauge	- Masukkan produk crimping insert housing ke dalam					4.	Pada saat produk ditarik keluar dari tab, pastikan
	Withdrawal			tab yang terpasang pada jig secara perlahan.					pada bagian dimple rusak yang menandakan
				- Tarik produk keluar dari tab dengan menggunakan					fungsi dari kekuatan gaya tarik.
				tangan dengan panjang wire min. 15 cm secara					Gaya tarik dilakukan dengan kondisi normal
				perlahan (gbr. 1)

31.	Clearance Cutting		Pin Gauge	- Masukkan pin gauge ke dalam sisi pemotongan					Perhatiaan :
	Lock Lever			lock lever (gbr. 1).					Pada item pemeriksaan clearance cutting lock lever
				- Periksa jarak antar sisi pemotongan sepanjang					terdapat spec target adjustment.

32.	Twisting		Visual	- Periksa kondisi dari twisting produk setelah proses					Pemeriksaan kondisi twisting pada saat proses
				stamping.					pemeriksaan change material, initial after
				- Pemeriksaan twist product dari pangkal produk (A)					adjustment dan initial new instruction.
				sampai ujung product (B) sepanjang 1 m (gbr. 1).					Twisting yang diperbolehkan Max. 90º / 1 meter